## SPEC
Технические условия на производство изделий из лиственницы
Изделия должны производиться в соответствии с требованиями настоящих технических условий по технологической документаци
1. Влажность древесины 12÷14%.
2. Изделия производятся из древесины хвойных пород.
3. В зависимости от качества древесины изделия подразделяются на сорта Экстра, Прима, АВ, ВС.
4. Нормы ограничения пороков древесины должны соответствовать нормам, указанным в таблице.
Наименование пороков древесины и дефектов обработки | Экстра | Сорт Прима | Сорт АВ | Сорт ВС
1 .Сучки светлые здоровые, в т.ч. с трещинами, включая темные здоровые сучки | На лицевой стороне не допускаются. На оборотной стороне не ограничиваются | Допускаются на лицевой и оборотной сторонах | Допускаются на лицевой и оборотной сторонах | Допускаются на лицевой и оборотной сторонах
2. Черные сучки максимальным диаметром до 8мм | На лицевой стороне не допускаются. На оборотной стороне не учитываются | На лицевой стороне допускаются в кол-ве не более 1шт на 1м. На оборотной стороне не ограничиваются | Допускаются на лицевой и оборотной стороне без ограничения | Допускаются на лицевой и оборотной сторонах без ограничений
3. Черные сучки частично сросшиеся и несросшиеся, диаметром свыше 8мм | На лицевой стороне не допускаются. На оборотной стороне не учитываются | На лицевой стороне допускаются в кол-ве не более 1шт на 1м. На оборотной стороне не ограничиваются | Допускаются на лицевой и оборотной сторонах | Допускаются на лицевой и оборотной сторонах
4. Трещины несквозные | На лицевой стороне допускаются шириной не более 0,5мм длиной не более 50мм На оборотной стороне не учитываются | На лицевой стороне допускаются шириной не более 1 мм длиной не более 100мм. На оборотной стороне не учитываются | На лицевой стороне допускаются шириной не более 1,5мм длиной не более 150мм. На оборотной стороне не учитываются | На лицевой стороне допускаются шириной не более 3,0 мм суммарной длиной не более 1/3 длины изделия. На оборотной стороне не учитываются
5. Смоляные пятна и полосы | Не допускаются | Не допускаются | Частично допускаются | Частично допускаются
6. Отверстия от выпавших сучков | Не допускаются | Не допускаются | Не допускаются | Допускается 1 шт на 1 м/п диаметром не более 20 мм
7. Смоляные карманы | На лицевой стороне не допускаются. На оборотной стороне не учитываются | На лицевой стороне допускаются шириной не более 3мм длиной не более 50мм. На оборотной стороне не учитываются | На лицевой стороне допускаются шириной не более 5мм длиной не более 100мм | На лицевой стороне допускаются шириной не более 30мм длиной не более 200 мм